## 18 Febbraio
18/02/2020 - ACQUISTO DEI CAMPIONI
#Sample | Length [cm] | Width [cm] | Thickness U [mm] | Thickness D [mm] | Thickness L [mm] | Thickness R [mm] | Thickness Avg [mm] | Weight [g] | Density [Kg/m3] | Humidity 1 [%] | Humidity 2 [%] | Humidity 3 [%]
1a | 51.2 | 19 | 3.59 | 3.58 | 3.75 | 3.58 | 3.625 | 148.7 | 421.6765 | 6.6 | 6.6 | 6.6 | NOTA SU HUMIDITY: Lato con numero campione, misura a contatto, nei punti sottostanti |  | NOTA SU THICKNESS: misura con calibro, nei punti sottostanti
1b | 51.2 | 19 | 3.58 | 3.53 | 3.54 | 3.59 | 3.56 | 144.2 | 416.3818 | 6.6 | 6.6 | 6.5
2a | 45.1 | 19 | 3.6 | 3.5 | 3.5 | 3.7 | 3.575 | 135.9 | 443.6222 | 6.5 | 6.5 | 6.4
2b | 51.1 | 19 | 3.54 | 3.51 | 3.62 | 3.62 | 3.5725 | 151.3 | 436.2066 | 6.4 | 6.5 | 6.4
3a | 51 | 19 | 3.87 | 3.7 | 3.54 | 3.62 | 3.6825 | 135.9 | 380.8491 | 6.5 | 6.5 | 6.2
3b | 51.2 | 19 | 3.6 | 3.6 | 3.65 | 3.65 | 3.625 | 134.1 | 380.2745 | 6.5 | 6.6 | 6.5 |  | sigla |  | o U
4a | 51.2 | 19 | 3.57 | 3.66 | 3.57 | 3.72 | 3.63 | 152.7 | 432.4231 | 6.6 | 6.8 | 6.9 |  | o 1
4b | 51.2 | 19 | 3.63 | 3.55 | 3.55 | 3.54 | 3.5675 | 149.6 | 431.0663 | 6.4 | 6.6 | 6.5
5a | 51.2 | 19 | 3.74 | 3.64 | 3.58 | 3.79 | 3.6875 | 145.5 | 405.6088 | 6.6 | 6.8 | 6.6 |  | o 2 | o L |  | o R
5b | 51.2 | 19 | 3.63 | 3.59 | 3.6 | 3.57 | 3.5975 | 143.7 | 410.6127 | 6.6 | 6.7 | 6.6
6a | 51.2 | 19 | 3.74 | 3.57 | 3.69 | 3.7 | 3.675 | 126.3 | 353.2828 | 6.6 | 6.7 | 6.7 |  | o 3
6b | 51.1 | 19 | 3.62 | 3.49 | 3.52 | 3.56 | 3.5475 | 123.6 | 358.8571 | 6.5 | 6.8 | 6.6 |  |  |  | o D
7a | 51.1 | 19 | 3.79 | 3.68 | 3.58 | 3.68 | 3.6825 | 142.4 | 398.2839 | 6.9 | 6.9 | 6.8
7b | 51.1 | 19 | 3.6 | 3.67 | 3.57 | 3.62 | 3.615 | 141.1 | 402.0168 | 6.9 | 7.1 | 6.9
8a | 51.1 | 19 | 3.57 | 3.58 | 3.68 | 3.56 | 3.5975 | 147.2 | 421.4368 | 7 | 7.1 | 7.1 | NOTA SU DENSITY: usata la media aritmetica dei valori di thickness misurati
8b | 51.1 | 19 | 3.64 | 3.51 | 3.54 | 3.51 | 3.55 | 145.6 | 422.4337 | 6.9 | 7.2 | 7.2
9a | 51.1 | 19 | 3.75 | 3.71 | 3.62 | 3.68 | 3.69 | 151.3 | 422.3165 | 6.9 | 6.9 | 6.9
9b | 51 | 19 | 3.6 | 3.58 | 3.81 | 3.78 | 3.6925 | 153.3 | 428.4478 | 6.6 | 6.9 | 6.8
10a | 51.1 | 19 | 3.56 | 3.56 | 3.63 | 3.54 | 3.5725 | 121.3 | 349.7148 | 6.7 | 6.7 | 6.6
10b | 51.1 | 19 | 3.66 | 3.64 | 3.61 | 3.52 | 3.6075 | 121.9 | 348.035 | 6.8 | 6.7 | 6.6
Std/Mean [%]
| 2.589205 | 0 | 2.351733 | 1.852439 | 2.11632 | 2.237258 | 1.379784 | 7.284539 | 7.450761 | 2.665844 | 2.973336 | 3.58255

## 18 Giugno
18/06/2020 - Misure Umidità (equilibrio)
#Sample | Humidity 1 [%] | Humidity 2 [%] | Humidity 3 [%]
1a | 8.1 | 7.8 | 8.4 | NOTA: TAVOLE STOCCATE CON SIGLA IN ALTO
1b | 8.4 | 8.1 | 8.2
2a | 8.1 | 8.1 | 8
2b | 7.8 | 7.6 | 7.7
3a | 7.6 | 7.6 | 7.3
3b | 7.5 | 7.6 | 7.7
4a | 7.5 | 7.7 | 7.5
4b | 7.5 | 7.5 | 7.4
5a | 7.7 | 7.5 | 7.5
5b | 7.5 | 7.6 | 7.3
6a | 7.5 | 7.5 | 7.5
6b | 7.7 | 7.5 | 7.5
7a | 7.7 | 7.7 | 7.7
7b | 7.5 | 7.4 | 7.7
8a | 8 | 8 | 8
8b | 7.7 | 7.7 | 7.7
9a | 7.7 | 7.5 | 7.5
9b | 7.5 | 7.7 | 7.5
10a | 7.7 | 7.7 | 7.5
10b | 8.2 | 8.1 | 8.2

## Mappe Spessori
18/06/2020 - Mappe Spessori
Note su misurazioni Misure laterali fatte con calibro, punti presi a circa 5cm dal bordo: - 3 punti lato corto, inclusi angoli (intervalli 5cm - 4.5cm - 4.5cm - 5cm) - 4 punti lato lungo, esclusi angoli (intervalli 6cm - 10cm - 10cm - 10cm - 6cm) Misure centrali fatte con spessimetro (sensibilità 0.1mm): - 4 punti centro (intervalli 11cm - 10cm - 10cm - 10cm - 11cm) NB1: differente pressione sul legno esercitata da calibro e spessimetro, differenza di 0.1/0.2mm nelle misure. Media e varianza calcolate solo su punti laterali. NB2: Intervalli fra punti presi ad occhio. | [10 empty] | sigla
[6 empty] | o |  | o |  | o |  | Distanze
~5cm
[6 empty] | o |  | o |  | o
[6 empty] | o |  | o |  | o
[6 empty] | o |  | o |  | o
[6 empty] | o |  | o |  | o
SELEZIONATI PER TAGLIO
[6 empty] | o |  | o |  | o
USATI PER STATISTICHE
#coppia |  | Mappa tavola a |  |  | Mappa tavola b |  |  |  | Statistiche | a | b | Note
1 | [8 empty] | mean | 3.688571 | 3.671429
|  | 3.64 | 3.58 | 3.62 | 3.65 | 3.72 | 3.7 |  | var | 0.007951648 | 0.004013187 | Generale: striscia longitudinale più densa, lato opposto alla sigla più scuro. Tavola a: taglio lato corto sigla Tavola b: taglio lato corto opposto a sigla
|  | 3.74 | 3.5 | 3.67 | 3.68 | 3.4 | 3.64 |  | std/mean [%] | 2.417522 | 1.725479
|  | 3.75 | 3.5 | 3.76 | 3.68 | 3.35 | 3.64
|  | 3.88 | 3.5 | 3.73 | 3.71 | 3.4 | 3.73
|  | 3.71 | 3.5 | 3.77 | 3.66 | 3.5 | 3.62
|  | 3.57 | 3.63 | 3.59 | 3.71 | 3.5 | 3.76
#coppia |  | Mappa tavola a |  |  | Mappa tavola b |  |  |  | Statistiche | a | b | Note
2 | [8 empty] | mean | 3.71 | 3.667143
|  | 3.72 | 3.78 | 3.75 | 3.64 | 3.7 | 3.65 |  | var | 0.001830769 | 0.001637363 | Generale: striscia longitudinale più densa, lato opposto alla sigla più scuro. Tavola a: taglio lato corto opposto a sigla Tavola b: taglio lato corto opposto a sigla
|  | 3.7 | 3.6 | 3.74 | 3.7 | 3.5 | 3.66 |  | std/mean [%] | 1.153302 | 1.10343
|  | 3.73 | 3.65 | 3.7 | 3.66 | 3.5 | 3.62
|  | 3.66 | 3.5 | 3.72 | 3.69 | 3.5 | 3.72
|  | 3.68 | 3.45 | 3.73 | 3.64 | 3.4 | 3.75
|  | 3.68 | 3.74 | 3.61 | 3.65 | 3.6 | 3.66
#coppia |  | Mappa tavola a |  |  | Mappa tavola b |  |  |  | Statistiche | a | b | Note
3 | [8 empty] | mean | 3.707857 | 3.712143
|  | 3.71 | 3.76 | 3.68 | 3.68 | 3.69 | 3.7 |  | var | 0.001448901 | 0.0008489011 | Generale: striscia longitudinale più densa sul bordo, lato opposto alla sigla più scuro. Anelli regolari. Tavola a: taglio lato corto opposto a sigla Tavola b: taglio lato corto opposto a sigla
|  | 3.76 | 3.7 | 3.71 | 3.71 | 3.5 | 3.74 |  | std/mean [%] | 1.026588 | 0.7848811
|  | 3.69 | 3.75 | 3.71 | 3.7 | 3.65 | 3.77
|  | 3.73 | 3.5 | 3.73 | 3.69 | 3.5 | 3.72
|  | 3.76 | 3.6 | 3.68 | 3.67 | 3.5 | 3.73
|  | 3.69 | 3.67 | 3.63 | 3.71 | 3.76 | 3.7
#coppia |  | Mappa tavola a |  |  | Mappa tavola b |  |  |  | Statistiche | a | b | Note
4 | [8 empty] | mean | 3.677857 | 3.647143
|  | 3.65 | 3.67 | 3.65 | 3.68 | 3.65 | 3.69 |  | var | 0.0005565934 | 0.0006065934 | Generale: striscie longitudinali dense bordo e centro, lato opposto alla sigla più scuro. Anelli regolari. Tavola a: taglio lato corto sigla Tavola b: taglio lato corto sigla
|  | 3.71 | 3.4 | 3.65 | 3.64 | 3.45 | 3.68 |  | std/mean [%] | 0.6414668 | 0.6752989
|  | 3.65 | 3.45 | 3.68 | 3.62 | 3.4 | 3.65
|  | 3.68 | 3.5 | 3.7 | 3.66 | 3.4 | 3.61
|  | 3.69 | 3.6 | 3.71 | 3.62 | 3.4 | 3.66
|  | 3.66 | 3.68 | 3.71 | 3.64 | 3.63 | 3.63
#coppia |  | Mappa tavola a |  |  | Mappa tavola b |  |  |  | Statistiche | a | b | Note
5 | [8 empty] | mean | 3.67 | 3.676429
|  | 3.68 | 3.7 | 3.62 | 3.69 | 3.65 | 3.67 |  | var | 0.002369231 | 0.000793956 | Generale: striscie longitudinali dense bordo e centro con anelli stretti, lato opposto alla sigla più scuro. Anelli regolari. Tavola a: taglio lato corto sigla, macchia dovrebbe sparire Tavola b: taglio lato corto sigla, nodo dovrebbe sparire
|  | 3.71 | 3.5 | 3.65 | 3.66 | 3.5 | 3.68 |  | std/mean [%] | 1.326287 | 0.7664293
|  | 3.72 | 3.55 | 3.6 | 3.69 | 3.4 | 3.69
|  | 3.76 | 3.6 | 3.63 | 3.63 | 3.5 | 3.66
|  | 3.71 | 3.4 | 3.62 | 3.66 | 3.4 | 3.71
|  | 3.71 | 3.63 | 3.64 | 3.69 | 3.65 | 3.74
#coppia |  | Mappa tavola a |  |  | Mappa tavola b |  |  |  | Statistiche | a | b | Note
6 | [8 empty] | mean | 3.663571 | 3.646429
|  | 3.61 | 3.66 | 3.65 | 3.61 | 3.62 | 3.63 |  | var | 0.001286264 | 0.000517033 | Generale: striscia longitudinale densa centro con anelli stretti, venature simili a marezzature. Anelli poco regolari e nodi. Tavola a: taglio lato corto sigla Tavola b: taglio lato corto sigla
|  | 3.69 | 3.5 | 3.61 | 3.64 | 3.3 | 3.67 |  | std/mean [%] | 0.9789496 | 0.6235789
|  | 3.69 | 3.5 | 3.66 | 3.68 | 3.4 | 3.69
|  | 3.64 | 3.5 | 3.69 | 3.65 | 3.4 | 3.63
|  | 3.63 | 3.45 | 3.65 | 3.65 | 3.35 | 3.65
|  | 3.69 | 3.74 | 3.68 | 3.64 | 3.66 | 3.63
#coppia |  | Mappa tavola a |  |  | Mappa tavola b |  |  |  | Statistiche | a | b | Note
7 | [8 empty] | mean | 3.713571 | 3.705714
|  | 3.71 | 3.74 | 3.66 | 3.65 | 3.66 | 3.72 |  | var | 0.001101648 | 0.001334066 | Generale: Nodi vicino alla sigla. Anelli regolari. Tavola a: taglio lato corto sigla Tavola b: taglio lato corto sigla
|  | 3.73 | 3.5 | 3.67 | 3.67 | 3.45 | 3.72 |  | std/mean [%] | 0.8937781 | 0.9856364
|  | 3.73 | 3.5 | 3.71 | 3.7 | 3.45 | 3.74
|  | 3.77 | 3.5 | 3.71 | 3.68 | 3.5 | 3.71
|  | 3.75 | 3.5 | 3.7 | 3.67 | 3.5 | 3.73
|  | 3.75 | 3.68 | 3.68 | 3.71 | 3.74 | 3.78
#coppia |  | Mappa tavola a |  |  | Mappa tavola b |  |  |  | Statistiche | a | b | Note
8 | [8 empty] | mean | 3.657143 | 3.62
|  | 3.64 | 3.66 | 3.68 | 3.6 | 3.64 | 3.69 |  | var | 0.0002835165 | 0.0076 | Generale: striscia longitudinale densa a lato. Anelli regolari. Tavola a: taglio lato corto opposto a sigla Tavola b: taglio lato corto opposto a sigla
|  | 3.63 | 3.4 | 3.69 | 3.64 | 3.5 | 3.68 |  | std/mean [%] | 0.4604126 | 2.408231
|  | 3.64 | 3.4 | 3.67 | 3.61 | 3.5 | 3.65
|  | 3.64 | 3.4 | 3.65 | 3.33 | 3.4 | 3.64
|  | 3.66 | 3.5 | 3.65 | 3.66 | 3.35 | 3.62
|  | 3.66 | 3.67 | 3.66 | 3.64 | 3.66 | 3.62
#coppia |  | Mappa tavola a |  |  | Mappa tavola b |  |  |  | Statistiche | a | b | Note
9 | [8 empty] | mean | 3.7 | 3.7
|  | 3.8 | 3.8 | 3.66 | 3.65 | 3.64 | 3.71 |  | var | 0.0044 | 0.001446154 | Generale: irregolarità attese in una sezione non perfettamente radiale ma anelli comunque regolari. Tavola a: taglio lato corto sigla Tavola b: taglio lato corto sigla
|  | 3.78 | 3.65 | 3.65 | 3.72 | 3.4 | 3.68 |  | std/mean [%] | 1.79277 | 1.027793
|  | 3.72 | 3.55 | 3.66 | 3.76 | 3.6 | 3.7
|  | 3.71 | 3.6 | 3.62 | 3.75 | 3.4 | 3.64
|  | 3.77 | 3.6 | 3.63 | 3.73 | 3.5 | 3.72
|  | 3.72 | 3.66 | 3.62 | 3.72 | 3.68 | 3.7
#coppia |  | Mappa tavola a |  |  | Mappa tavola b |  |  |  | Statistiche | a | b | Note
10 | [8 empty] | mean | 3.651429 | 3.628571
|  | 3.68 | 3.66 | 3.67 | 3.6 | 3.63 | 3.64 |  | var | 0.0005516484 | 0.000643956 | Generale: Nodo a lato che dovrebbe salire con il taglio. Anelli regolari. Tavola a: taglio lato corto opposto a sigla Tavola b: taglio lato corto opposto a sigla
|  | 3.62 | 3.5 | 3.65 | 3.63 | 3.5 | 3.63 |  | std/mean [%] | 0.6432331 | 0.6993465
|  | 3.62 | 3.3 | 3.69 | 3.62 | 3.5 | 3.62
|  | 3.63 | 3.5 | 3.66 | 3.61 | 3.4 | 3.6
|  | 3.66 | 3.5 | 3.62 | 3.63 | 3.5 | 3.6
|  | 3.66 | 3.67 | 3.63 | 3.68 | 3.68 | 3.63

## Spessori (OLD)
18/06/2020 - Mappe Spessori
Sul lato lungo i primi puntisono presi a 5 cm di distanzadal bordo. I successivi punti ogi 10 circa
NOTE: PUNTI MISURA |  |  | 1a |  |  |  | 1b |  |  | calibro | striscia densa longitudinale
4 Punti presi |  |  | 3.64 | 3.58 | 3.62 |  | 3.65 | 3.72 | 3.7 |  | lato opposto della sigla più scuro
|  | ogni 10 cm circa dal bordo | 3.74 | 3.5 | 3.67 |  | 3.68 | 3.4 | 3.64 |  |  |  |  | 1a | 1b | 2a | 2b | 3a | 3b | 4a | 4b | 5a | 5b
|  |  | 3.75 | 3.5 | 3.76 |  | 3.68 | 3.35 | 3.64 |  | 3.688571 | 3.671429
|  |  | 3.88 | 3.5 | 3.73 |  | 3.71 | 3.4 | 3.73
|  |  | 3.71 | 3.5 | 3.77 |  | 3.66 | 3.5 | 3.62 |  | 0.007951648 | 0.004013187
|  |  | 3.57 | 3.63 | 3.59 |  | 3.71 | 3.5 | 3.76 |  |  |  |  | 6a | 6b | 7a | 7b | 8a | 8b | 9a | 9b | 10a | 10b
ogni 6,5 cm dal bordo
|  |  | taglio lato sigla |  |  |  | taglio lato opposto sigla
|  |  | 1a |  |  |  | 1b |  |  | spessimetro
|  |  | 3.6 | 3.5 | 3.55 |  |  |  | 3.5
|  | ogni 10 cm circa dal bordo | 3.6 | 3.55 | 3.5 |  |  |  | 3.45
|  |  | 3.7 | 3.6 | 3.6 |  |  |  | 3.5
|  |  | 3.7 | 3.6 | 3.4 |  |  |  | 3.6
|  |  | 3.7 | 3.65 | 3.7 |  |  |  | 3.5
|  |  | 3.65 | 3.6 | 3.6 |  |  | 3.5 | 3.6
ogni 6,5 cm dal bordo
|  |  | taglio lato sigla |  |  |  | taglio lato opposto sigla
|  |  | 2a |  |  |  | 2b
3.71 | 3.667143 |  | 3.72 | 3.78 | 3.75 |  | 3.64 | 3.7 | 3.65 | calibro | striscia densa longitudinale
|  |  | 3.7 | 3.6 | 3.74 |  | 3.7 | 3.5 | 3.66 |  | lato opposto della sigla più scuro
0.001830769 | 0.001637363 |  | 3.73 | 3.65 | 3.7 |  | 3.66 | 3.5 | 3.62
|  |  | 3.66 | 3.5 | 3.72 |  | 3.69 | 3.5 | 3.72
|  |  | 3.68 | 3.45 | 3.73 |  | 3.64 | 3.4 | 3.75
|  |  | 3.68 | 3.74 | 3.61 |  | 3.65 | 3.6 | 3.66
ogni 6,5 cm dal bordo
|  |  | taglio lato opposto sigla |  |  |  | taglio lato oposto sigla
|  |  | 3a |  |  |  | 3b |  |  | 0
|  |  | 3.71 | 3.76 | 3.68 |  | 3.68 | 3.69 | 3.7 | calibro | striscia densa longitudinale al bordo
3.707857 | 3.712143 |  | 3.76 | 3.7 | 3.71 |  | 3.71 | 3.5 | 3.74 |  | ottima - anelli stretti
|  |  | 3.69 | 3.75 | 3.71 |  | 3.7 | 3.65 | 3.77 |  | lato opposto della sigla più scuro
0.001448901 | 0.0008489011 |  | 3.73 | 3.5 | 3.73 |  | 3.69 | 3.5 | 3.72
|  |  | 3.76 | 3.6 | 3.68 |  | 3.67 | 3.5 | 3.73
|  |  | 3.69 | 3.67 | 3.63 |  | 3.71 | 3.76 | 3.7
ogni 6,5 cm dal bordo
|  |  | taglio lato oposto sigla |  |  |  | taglio lato oposto sigla
|  |  | 4a |  |  |  | 4b
3.677857 | 3.647143 |  | 3.65 | 3.67 | 3.65 |  | 3.68 | 3.65 | 3.69 |  | striscia densa longitudinale al bordo e una al centro meno densa in cui anelli molto stretti
|  |  | 3.71 | 3.4 | 3.65 |  | 3.64 | 3.45 | 3.68 |  | anelli abbastanza regolari anchese strisce più dense
0.0005565934 | 0.0006065934 |  | 3.65 | 3.45 | 3.68 |  | 3.62 | 3.4 | 3.65 |  | lato opposto della sigla più scuro
|  |  | 3.68 | 3.5 | 3.7 |  | 3.66 | 3.4 | 3.61
|  |  | 3.69 | 3.6 | 3.71 |  | 3.62 | 3.4 | 3.66
|  |  | 3.66 | 3.68 | 3.71 |  | 3.64 | 3.63 | 3.63
ogni 6,5 cm dal bordo
|  |  | taglio lato sigla |  |  |  | taglio lato sigla
|  |  | 5a |  |  |  | 5b
3.67 | 3.676429 |  | 3.68 | 3.7 | 3.62 |  | 3.69 | 3.65 | 3.67 |  | striscia densa longitudinale al bordo e una al centro meno densa in cui anelli molto stretti
|  |  | 3.71 | 3.5 | 3.65 |  | 3.66 | 3.5 | 3.68 |  | anelli stretti e regolari
0.002369231 | 0.000793956 |  | 3.72 | 3.55 | 3.6 |  | 3.69 | 3.4 | 3.69 |  | lato opposto della sigla più scuro
|  |  | 3.76 | 3.6 | 3.63 |  | 3.63 | 3.5 | 3.66 |  | 5a macchia | vanno via col taglio
|  |  | 3.71 | 3.4 | 3.62 |  | 3.66 | 3.4 | 3.71 |  | 5b nodo | vanno via col taglio
|  |  | 3.71 | 3.63 | 3.64 |  | 3.69 | 3.65 | 3.74
ogni 6,5 cm dal bordo
|  |  | taglio lato sigla |  |  |  | taglio lato sigla
|  |  | 6a |  |  | 0 | 6b
3.663571 | 3.646429 |  | 3.61 | 3.66 | 3.65 |  | 3.61 | 3.62 | 3.63 |  | striscia densa al centro - irregolarità tipo nodo
|  |  | 3.69 | 3.5 | 3.61 |  | 3.64 | 3.3 | 3.67 |  | anelli non perfettamente longitudinali
0.001286264 | 0.000517033 |  | 3.69 | 3.5 | 3.66 |  | 3.68 | 3.4 | 3.69
|  |  | 3.64 | 3.5 | 3.69 |  | 3.65 | 3.4 | 3.63 |  | la a è poco regolare - meglio di no
|  |  | 3.63 | 3.45 | 3.65 |  | 3.65 | 3.35 | 3.65
|  |  | 3.69 | 3.74 | 3.68 |  | 3.64 | 3.66 | 3.63 |  | questa coppia in generale è meno regolare delle altre, ci sono delle venature particolari tipo marezzature
ogni 6,5 cm dal bordo
|  |  | taglio lato sigla |  |  |  | taglio lato sigla
|  |  | 7a |  |  |  | 7b
|  |  | 3.71 | 3.74 | 3.66 |  | 3.65 | 3.66 | 3.72 |  | nodi nella parte in alto vicino alle sigle
|  |  | 3.73 | 3.5 | 3.67 |  | 3.67 | 3.45 | 3.72 |  | anelli dritti e regolari
|  |  | 3.73 | 3.5 | 3.71 |  | 3.7 | 3.45 | 3.74
|  |  | 3.77 | 3.5 | 3.71 |  | 3.68 | 3.5 | 3.71 |  | 3.713571 | 3.705714
|  |  | 3.75 | 3.5 | 3.7 |  | 3.67 | 3.5 | 3.73
|  |  | 3.75 | 3.68 | 3.68 |  | 3.71 | 3.74 | 3.78 |  | 0.001101648 | 0.001334066
ogni 6,5 cm dal bordo
|  |  | taglio lato sigla |  |  |  | taglio lato sigla
|  |  | 8a |  |  |  | 8b
|  |  | 3.64 | 3.66 | 3.68 |  | 3.6 | 3.64 | 3.69 |  | anelli regolari ma striscia densa al lato
|  |  | 3.63 | 3.4 | 3.69 |  | 3.64 | 3.5 | 3.68 |  | ottime
|  |  | 3.64 | 3.4 | 3.67 |  | 3.61 | 3.5 | 3.65
|  |  | 3.64 | 3.4 | 3.65 |  | 3.33 | 3.4 | 3.64 |  | 3.657143 | 3.62
|  |  | 3.66 | 3.5 | 3.65 |  | 3.66 | 3.35 | 3.62
|  |  | 3.66 | 3.67 | 3.66 |  | 3.64 | 3.66 | 3.62 |  | 0.0002835165 | 0.0076
ogni 6,5 cm dal bordo
|  |  | taglio lato opposto sigla |  |  |  | taglio lato opposto sigla
|  |  | 9a |  |  |  | 9b
|  |  | 3.8 | 3.8 | 3.66 |  | 3.65 | 3.64 | 3.71 |  | irregolarità come se non fosse sezione perfettamente radiale
|  |  | 3.78 | 3.65 | 3.65 |  | 3.72 | 3.4 | 3.68 |  | gli anelli però sono regolari
|  |  | 3.72 | 3.55 | 3.66 |  | 3.76 | 3.6 | 3.7
|  |  | 3.71 | 3.6 | 3.62 |  | 3.75 | 3.4 | 3.64 |  | 3.7 | 3.7
|  |  | 3.77 | 3.6 | 3.63 |  | 3.73 | 3.5 | 3.72
|  |  | 3.72 | 3.66 | 3.62 |  | 3.72 | 3.68 | 3.7 |  | 0.0044 | 0.001446154
ogni 6,5 cm dal bordo
|  |  | taglio lato sigla |  |  |  | taglio lato sigla
|  |  | 10a |  |  |  | 10b
|  |  | 3.68 | 3.66 | 3.67 |  | 3.6 | 3.63 | 3.64 |  | anelli dritti
|  |  | 3.62 | 3.5 | 3.65 |  | 3.63 | 3.5 | 3.63 |  | nodo lato sigla ma si taglia
|  |  | 3.62 | 3.3 | 3.69 |  | 3.62 | 3.5 | 3.62
|  |  | 3.63 | 3.5 | 3.66 |  | 3.61 | 3.4 | 3.6 |  | 3.651429 | 3.628571
|  |  | 3.66 | 3.5 | 3.62 |  | 3.63 | 3.5 | 3.6
|  |  | 3.66 | 3.67 | 3.63 |  | 3.68 | 3.68 | 3.63 |  | 0.0005516484 | 0.000643956
ogni 6,5 cm dal bordo
|  |  | taglio lato opposto sigla |  |  |  | taglio lato opposto sigla

## 3 Luglio
03/07/2020 - Spessori e peso post taglio
Note su misurazioni Misure fatte: - Mappe spessori con spessimetro (3x5 punti) - Lunghezza tavole dopo taglio - Peso tavole dopo taglio Misure fatte con stessa convenzione (faccia sigla in alto, sigla in alto a destra). Rinominate dopo taglio per rispettare convenzione (sigla originale + "v" dove la sigla originale è stata tagliata)
#coppia | Mappa tavola a |  |  | Mappa tavola b |  |  | Peso/Lunghezza | a | b | Delta
2 | [6 empty] | Peso [g] | 135.9 | 132.6 | 3.3 | 2.458101
| 3.4 | 3.6 | 3.7 | 3.5 | 3.5 | 3.5 | L [cm] | 45.1 | 45 | 0.1 | 0.2219756
| 3.5 | 3.6 | 3.6 | 3.6 | 3.5 | 3.5 | Statistiche
| 3.5 | 3.7 | 3.7 | 3.6 | 3.5 | 3.5 | mean | 3.553333 | 3.513333 | 0.04 | 1.132075
| 3.4 | 3.5 | 3.6 | 3.5 | 3.5 | 3.5 | var | 0.009809524 | 0.002666667 | /
| 3.5 | 3.5 | 3.5 | 3.6 | 3.5 | 3.4 | std/mean [%] | 2.787328 | 1.469823 | /
#coppia | Mappa tavola a |  |  | Mappa tavola b |  |  | Peso/Lunghezza | a | b | Delta
3 | [6 empty] | Peso [g] | 119 | 117.2 | 1.8 | 1.524132
| 3.7 | 3.7 | 3.5 | 3.6 | 3.5 | 3.5 | L [cm] | 44.9 | 45 | -0.1 | -0.2224694
| 3.7 | 3.8 | 3.6 | 3.6 | 3.6 | 3.5 | Statistiche
| 3.6 | 3.6 | 3.6 | 3.6 | 3.6 | 3.5 | mean | 3.616667 | 3.54 | 0.07666667 | 2.142524
| 3.5 | 3.6 | 3.5 | 3.6 | 3.5 | 3.5 | var | 0.008787879 | 0.002571429 | /
| 3,5 | 3,6 | 3,6 | 3.5 | 3.5 | 3.5 | std/mean [%] | 2.591991 | 1.432465 | /
#coppia | Mappa tavola a |  |  | Mappa tavola b |  |  | Peso/Lunghezza | a | b | Delta
4 | [6 empty] | Peso [g] | 133.4 | 130.4 | 3 | 2.27445
| 3.5 | 3.5 | 3.6 | 3.4 | 3.5 | 3.6 | L [cm] | 44.9 | 45 | -0.1 | -0.2224694
| 3.6 | 3.6 | 3.6 | 3.4 | 3.4 | 3.5 | Statistiche
| 3.3 | 3.6 | 3.6 | 3.5 | 3.5 | 3.5 | mean | 3.566667 | 3.493333 | 0.07333333 | 2.077432
| 3.5 | 3.6 | 3.7 | 3.6 | 3.5 | 3.4 | var | 0.00952381 | 0.004952381 | /
| 3.5 | 3.6 | 3.7 | 3.6 | 3.5 | 3.5 | std/mean [%] | 2.736168 | 2.014499 | /
#coppia | Mappa tavola a |  |  | Mappa tavola b |  |  | Peso/Lunghezza | a | b | Delta
5 | [6 empty] | Peso [g] | 127.1 | 125.7 | 1.4 | 1.107595
| 3.6 | 3.6 | 3.5 | 3.5 | 3.5 | 3.5 | L [cm] | 44.9 | 45 | -0.1 | -0.2224694
| 3.6 | 3.5 | 3.5 | 3.5 | 3.5 | 3.5 | Statistiche
| 3.7 | 3.6 | 3.5 | 3.6 | 3.5 | 3.5 | mean | 3.58 | 3.526667 | 0.05333333 | 1.500938
| 3.7 | 3.6 | 3.6 | 3.5 | 3.6 | 3.6 | var | 0.006 | 0.002095238 | /
| 3.7 | 3.5 | 3.5 | 3.5 | 3.5 | 3.6 | std/mean [%] | 2.163678 | 1.297933 | /
#coppia | Mappa tavola a |  |  | Mappa tavola b |  |  | Peso/Lunghezza | a | b | Delta
7 | [6 empty] | Peso [g] | 124.3 | 123.2 | 1.1 | 0.8888889
| 3.5 | 3.5 | 3.5 | 3.5 | 3.5 | 3.5 | L [cm] | 45 | 45 | 0 | 0
| 3.5 | 3.5 | 3.5 | 3.4 | 3.5 | 3.5 | Statistiche
| 3.6 | 3.5 | 3.5 | 3.5 | 3.5 | 3.5 | mean | 3.52 | 3.5 | 0.02 | 0.5698006
| 3.6 | 3.5 | 3.5 | 3.5 | 3.5 | 3.5 | var | 0.001714286 | 0.001428571 | /
| 3.6 | 3.5 | 3.5 | 3.5 | 3.5 | 3.6 | std/mean [%] | 1.176248 | 1.079898 | /
#coppia | Mappa tavola a |  |  | Mappa tavola b |  |  | Peso/Lunghezza | a | b | Delta
10 | [6 empty] | Peso [g] | 106 | 107.1 | -1.1 | -1.032379
| 3.4 | 3.5 | 3.5 | 3.5 | 3.6 | 3.4 | L [cm] | 45 | 45 | 0 | 0
| 3.4 | 3.5 | 3.5 | 3.5 | 3.6 | 3.5 | Statistiche
| 3.4 | 3.5 | 3.5 | 3.5 | 3.7 | 3.5 | mean | 3.48 | 3.54 | -0.06 | -1.709402
| 3.4 | 3.6 | 3.5 | 3.4 | 3.7 | 3.6 | var | 0.003142857 | 0.009714286 | /
| 3.5 | 3.5 | 3.5 | 3.4 | 3.6 | 3.6 | std/mean [%] | 1.610954 | 2.784211 | /

## 24 Luglio
24/07/2020 - Spessori e peso post trattamento
Note su misurazioni Misure fatte: - Mappe spessori con spessimetro (3x5 punti) - Umidità tavole dopo trattamento - Peso tavole dopo trattamento Trattamenti: a -> KOH b -> NH3 Misure fatte con stessa convenzione (faccia sigla in alto, sigla in alto a destra). Stessa convenzione (sigla originale + "v" dove la sigla originale è stata tagliata)
#coppia |  | Mappa tavola a |  |  |  | Mappa tavola b |  |  |  | Peso/Lunghezza | a | b | Delta |  | Humidity [%]
2 | [9 empty] | Peso [g] | 140.8 | 133.6 | 7.2 | 5.247813 | a | b
|  | 3.7 | 3.6 | 3.6 |  | 3.5 | 3.5 | 3.6 |  | L [cm] | 45.1 | 45 | 0.1 | 0.2219756 | 13.2 | 12.6
|  | 3.6 | 3.6 | 3.6 |  | 3.4 | 3.5 | 3.6 |  | Statistiche |  |  |  |  | 13.2 | 12.6
|  | 3.7 | 3.7 | 3.7 |  | 3.5 | 3.5 | 3.6 |  | mean | 3.653333 | 3.526667 | 0.1266667 | 3.528319 | 13.1 | 12.6
|  | 3.7 | 3.7 | 3.7 |  | 3.5 | 3.5 | 3.6 |  | var | 0.004095238 | 0.00352381 | /
|  | 3.7 | 3.7 | 3.5 |  | 3.5 | 3.5 | 3.6 |  | std/mean [%] | 1.751662 | 1.683224 | /
#coppia |  | Mappa tavola a |  |  |  | Mappa tavola b |  |  |  | Peso/Lunghezza | a | b | Delta |  | Humidity [%]
5 | [9 empty] | Peso [g] | 132.3 | 126.2 | 6.1 | 4.719536 | a | b
|  | 3.7 | 3.6 | 3.6 |  | 3.6 | 3.5 | 3.5 |  | L [cm] | 44.9 | 45 | -0.1 | -0.2224694 | 13.6 | 12.8
|  | 3.7 | 3.6 | 3.6 |  | 3.6 | 3.6 | 3.6 |  | Statistiche |  |  |  |  | 13.6 | 12.6
|  | 3.8 | 3.7 | 3.6 |  | 3.5 | 3.5 | 3.6 |  | mean | 3.66 | 3.54 | 0.12 | 3.333333 | 14 | 12.5
|  | 3.8 | 3.7 | 3.6 |  | 3.5 | 3.6 | 3.5 |  | var | 0.005428571 | 0.002571429 | /
|  | 3.7 | 3.6 | 3.6 |  | 3.5 | 3.5 | 3.5 |  | std/mean [%] | 2.013083 | 1.432465 | /
#coppia |  | Mappa tavola a |  |  |  | Mappa tavola b |  |  |  | Peso/Lunghezza | a | b | Delta |  | Humidity [%]
7 | [9 empty] | Peso [g] | 130.7 | 123.9 | 6.8 | 5.341712 | a | b
|  | 3.7 | 3.7 | 3.7 |  | 3.5 | 3.6 | 3.6 |  | L [cm] | 45 | 45 | 0 | 0 | 15.4 | 12.9
|  | 3.6 | 3.7 | 3.7 |  | 3.5 | 3.6 | 3.6 |  | Statistiche |  |  |  |  | 15.3 | 12.9
|  | 3.6 | 3.6 | 3.8 |  | 3.6 | 3.5 | 3.6 |  | mean | 3.666667 | 3.54 | 0.1266667 | 3.515264 | 15.1 | 12.9
|  | 3.6 | 3.6 | 3.7 |  | 3.5 | 3.5 | 3.5 |  | var | 0.003809524 | 0.002571429 | /
|  | 3.6 | 3.7 | 3.7 |  | 3.5 | 3.5 | 3.5 |  | std/mean [%] | 1.683309 | 1.432465 | /
#coppia |  | Mappa tavola a |  |  |  | Mappa tavola b |  |  |  | Peso/Lunghezza | a | b | Delta |  | Humidity [%]
10 | [9 empty] | Peso [g] | 111.3 | 107.8 | 3.5 | 3.194888 | a | b
|  | 3.6 | 3.5 | 3.5 |  | 3.6 | 3.6 | 3.5 |  | L [cm] | 45 | 45 | 0 | 0 | 15.2 | 12.7
|  | 3.6 | 3.6 | 3.6 |  | 3.6 | 3.7 | 3.4 |  | Statistiche |  |  |  |  | 14.9 | 12.7
|  | 3.6 | 3.6 | 3.5 |  | 3.7 | 3.8 | 3.5 |  | mean | 3.553333 | 3.586667 | -0.03333333 | -0.9337068 | 14.7 | 12.6
|  | 3.6 | 3.5 | 3.5 |  | 3.6 | 3.7 | 3.5 |  | var | 0.002666667 | 0.0112381 | /
|  | 3.6 | 3.5 | 3.5 |  | 3.5 | 3.6 | 3.5 |  | std/mean [%] | 1.453277 | 2.955666 | /
Differenze
KOH
Campione | Spessore pre | Spessore post | Delta [%] | Peso pre | Peso post | Delta [%] | Umidità pre | Umidità post | Delta [%]
2a | 3.5533 | 3.653333 | 2.815223 | 135.9 | 140.8 | 3.605592 | 8.06 | 13.16 | 63.27543
5a | 3.58 | 3.66 | 2.234637 | 127.1 | 132.3 | 4.091267 | 7.56 | 13.73 | 81.61376
7a | 3.52 | 3.666667 | 4.166667 | 124.3 | 130.7 | 5.148833 | 7.7 | 15.26 | 98.18182
10a | 3.48 | 3.553333 | 2.10728 | 106 | 111.3 | 5 | 7.63 | 14.93 | 95.67497
NH3
Campione | Spessore pre | Spessore post | Delta [%] | Peso pre | Peso post | Delta [%] | Umidità pre | Umidità post | Delta [%]
2b | 3.5133 | 3.526667 | 0.380459 | 132.6 | 133.6 | 0.7541478 | 7.7 | 12.6 | 63.63636
5b | 3.5267 | 3.54 | 0.3771231 | 125.7 | 126.2 | 0.3977725 | 7.46 | 12.63 | 69.30295
7b | 3.5 | 3.54 | 1.142857 | 123.2 | 123.9 | 0.5681818 | 7.53 | 12.9 | 71.31474
10b | 3.54 | 3.586667 | 1.318267 | 107.1 | 107.8 | 0.6535948 | 8.16 | 12.66 | 55.14706

## 8 Settembre
08/09/2020 - Peso e umidità post trattamento e condizionamento
Note su misurazioni Misure fatte: - Umidità tavole 1 mese dopo trattamento - Peso tavole 1 mese dopo trattamento Trattamenti: a -> KOH b -> NH3 Misure fatte con stessa convenzione (faccia sigla in alto, sigla in alto a destra). Stessa convenzione (sigla originale + "v" dove la sigla originale è stata tagliata)
#coppia |  | Peso/Lunghezza | a | b | Delta |  | Humidity [%]
2 |  | Peso [g] | 135.7 | 131.8 | 3.9 | 2.915888 | a | b
|  | L [cm] | 45.1 | 45 | 0.1 | 0.2219756 | 8.7 | 9.1
[7 empty] | 8.7 | 9.1
[7 empty] | 8.4 | 9.1
#coppia |  | Peso/Lunghezza | a | b | Delta |  | Humidity [%]
5 |  | Peso [g] | 126.8 | 124.7 | 2.1 | 1.66998 | a | b
|  | L [cm] | 44.9 | 45 | -0.1 | -0.2224694 | 8.5 | 9.4
[7 empty] | 8.6 | 9.4
[7 empty] | 8.9 | 9.2
#coppia |  | Peso/Lunghezza | a | b | Delta |  | Humidity [%]
7 |  | Peso [g] | 124 | 122.1 | 1.9 | 1.544088 | a | b
|  | L [cm] | 45 | 45 | 0 | 0 | 8.9 | 9
[7 empty] | 8.6 | 8.9
[7 empty] | 8.6 | 8.8
#coppia |  | Peso/Lunghezza | a | b | Delta |  | Humidity [%]
10 |  | Peso [g] | 105.9 | 106.4 | -0.5 | -0.4710316 | a | b
|  | L [cm] | 45 | 45 | 0 | 0 | 8.3 | 9.4
[7 empty] | 8.3 | 9.6
[7 empty] | 8.4 | 9.3
Differenze
KOH
Campione | Peso 3_07 | Peso 24_07 | Peso 8_09 | Delta [%] | Umidità 3_07 | Umidità 24_07 | Umidità 08_09 | Delta [%]
2a | 135.9 | 140.8 | 135.7 | -0.147167 | 8.06 | 13.16 | 8.6 | 6.699752
5a | 127.1 | 132.3 | 126.8 | -0.2360346 | 7.56 | 13.73 | 8.666667 | 14.63845
7a | 124.3 | 130.7 | 124 | -0.2413516 | 7.7 | 15.26 | 8.7 | 12.98701
10a | 106 | 111.3 | 105.9 | -0.09433962 | 7.63 | 14.93 | 8.333333 | 9.217999
NH3
Campione | Peso 3_07 | Peso 24_07 | Peso 8_09 | Delta [%] | Umidità 3_07 | Umidità 24_07 | Umidità 08_09 | Delta [%]
2b | 132.6 | 133.6 | 131.8 | -0.6033183 | 7.7 | 12.6 | 9.1 | 18.18182
5b | 125.7 | 126.2 | 124.7 | -0.7955449 | 7.46 | 12.63 | 9.333333 | 25.11171
7b | 123.2 | 123.9 | 122.1 | -0.8928571 | 7.53 | 12.9 | 8.9 | 18.19389
10b | 107.1 | 107.8 | 106.4 | -0.6535948 | 8.16 | 12.66 | 9.433333 | 15.60458